## Datos Primarios
DATOS PRIMARIOS
Experimento 1 (Réplica 1) |  | Experimento 1 (Réplica 2) |  | Experimento 2 (Réplica 1) |  | Experimento 2 (Réplica 2) |  | Experimento 3 (Réplica 1) |  | Experimento 3 (Réplica 2)
Muestra | [F-] (ppm) | Muestra | [F-] (ppm) | Muestra | [F-] (ppm) | Muestra | [F-] (ppm) | Muestra | [F-] (ppm) | Muestra | [F-] (ppm)
Blanco | 0.004 | Blanco | 0.006 | Blanco | <LD | Blanco | <LD | Blanco | <LD | Blanco | <LD
Solución de Lavado | 1.441 | Solución de Lavado | 1.4 | Solución de Lavado | 1.362 | Solución de Lavado | 1.301 | Solución de Lavado | 1.125 | Solución de Lavado | 1.088
Solución de Lavado | 1.425 | Solución de Lavado | 1.36 | Solución de Lavado | 1.204 | Solución de Lavado | 1.272 | Solución de Lavado | 1.127 | Solución de Lavado | 1.088
Lix Arena Sin lavar | 0.964 | Lix Arena Sin lavar | 0.902 | Lix Arena Sin lavar | 0.989 | Lix Arena Sin lavar | 1.008 | Lix Arena Sin lavar | 0.982 | Lix Arena Sin lavar | 0.989
Lix Arena Lavada | 0.323 | Lix Arena Lavada | 0.325 | Lix Arena Lavada | 0.274 | Lix Arena Lavada | 0.662 | Lix Arena Lavada | 0.578 | Lix Arena Lavada | 0.49
Lix Arena Lavada | 0.286 | Lix Arena Lavada | 0.282 | Lix Arena Lavada | 0.264 | Lix Arena Lavada | 0.578 | Lix Arena Lavada | 0.513 | Lix Arena Lavada | 0.485
Lix Arena Lavada | 0.29 | Lix Arena Lavada | 0.32 | Lix Arena Lavada | 0.302 | Lix Arena Lavada | 0.542 | Lix Arena Lavada | 0.458 | Lix Arena Lavada | 0.499
Experimento 4 (Réplica 1) |  | Experimento 4 (Réplica 2) |  | Experimento 5 (Réplica 1) |  | Experimento 5 (Réplica 2) |  | Experimento 6 (Réplica 1) |  | Experimento 6 (Réplica 2)
Muestra | [F-] (ppm) | Muestra | [F-] (ppm) | Muestra | [F-] (ppm) | Muestra | [F-] (ppm) | Muestra | [F-] (ppm) | Muestra | [F-] (ppm)
Blanco | <LD | Blanco | 0.007 | Blanco | 0.006 | Blanco | 0.007 | Blanco | 0.007 | Blanco | 0.003
Solución de Lavado | 0.581 | Solución de Lavado | 0.743 | Solución de Lavado | 0.454 | Solución de Lavado | 0.398 | Solución de Lavado | 0.681 | Solución de Lavado | 0.685
Solución de Lavado | 0.46 | Solución de Lavado | 0.839 | Solución de Lavado | 0.504 | Solución de Lavado | 0.461 | Solución de Lavado | 0.676 | Solución de Lavado | 0.682
Lix Arena Sin lavar | 1.059 | Lix Arena Sin lavar | 3.342 | Lix Arena Sin lavar | 0.776 | Lix Arena Sin lavar | 0.627 | Lix Arena Sin lavar | 0.812 | Lix Arena Sin lavar | 0.811
Lix Arena Lavada | 0.277 | Lix Arena Lavada | 0.296 | Lix Arena Lavada | 0.377 | Lix Arena Lavada | 0.291 | Lix Arena Lavada | 0.255 | Lix Arena Lavada | 0.272
Lix Arena Lavada | 0.246 | Lix Arena Lavada | 0.283 | Lix Arena Lavada | 0.38 | Lix Arena Lavada | 0.294 | Lix Arena Lavada | 0.25 | Lix Arena Lavada | 0.273
Lix Arena Lavada | 0.364 | Lix Arena Lavada | 0.236 | Lix Arena Lavada | 0.434 | Lix Arena Lavada | 0.292 | Lix Arena Lavada | 0.259 | Lix Arena Lavada | 0.266
Experimento 7 (Réplica 1) |  | Experimento 7 (Réplica 2) |  | Experimento 8 (Réplica 1) |  | Experimento 8 (Réplica 2) |  | Experimento 9 (Réplica 1) |  | Experimento 9 (Réplica 2)
Muestra | [F-] (ppm) | Muestra | [F-] (ppm) | Muestra | [F-] (ppm) | Muestra | [F-] (ppm) | Muestra | [F-] (ppm) | Muestra | [F-] (ppm)
Blanco | 0.142 | Blanco | <LD | Blanco | <LD | Blanco | 0.006 | Blanco | <LD | Blanco | 0.065
Solución de Lavado | 0.249 | Solución de Lavado | 0.34 | Solución de Lavado | 0.705 | Solución de Lavado | 0.701 | Solución de Lavado | 0.642 | Solución de Lavado | 0.283
Solución de Lavado | 0.347 | Solución de Lavado | 0.238 | Solución de Lavado | 0.717 | Solución de Lavado | 0.697 | Solución de Lavado | 0.538 | Solución de Lavado | 0.237
Lix Arena Sin lavar | 0.432 | Lix Arena Sin lavar | 0.611 | Lix Arena Sin lavar | 1.169 | Lix Arena Sin lavar | 1.14 | Lix Arena Sin lavar | 0.501 | Lix Arena Sin lavar | 0.334
Lix Arena Lavada | 0.246 | Lix Arena Lavada | 0.281 | Lix Arena Lavada | 0.419 | Lix Arena Lavada | 0.496 | Lix Arena Lavada | 0.229 | Lix Arena Lavada | 0.376
Lix Arena Lavada | 0.287 | Lix Arena Lavada | 0.304 | Lix Arena Lavada | 0.42 | Lix Arena Lavada | 0.449 | Lix Arena Lavada | 0.221 | Lix Arena Lavada | 0.383
Lix Arena Lavada | 0.299 | Lix Arena Lavada | 0.305 | Lix Arena Lavada | 0.44 | Lix Arena Lavada | 0.472 | Lix Arena Lavada | 0.266 | Lix Arena Lavada | 0.435

## Transformación Ef Extrac
DATOS TRANSFORMADOS
Experimento 1
Réplica 1 |  |  |  | Réplica 2
Muestra | [F-] (mg/L) | F- Extraído, CF,Ar (mg/kg arena) | Efic. extracción (%) | Muestra | [F-] (mg/L) | F- Extraído, CF,Ar (mg/kg arena) | Efic. extracción (%) | Fluoruro Extraíble en Test de Lixiviación
Lix Arena Sin lavar | 0.964 | 9.64 | 100% | Lix Arena Sin lavar | 0.902 | 9.02 | 100% | Experimento | Experimentación | Muestra1 | Muestra2 | Muestra3 | Σ
Lix Arena Lavada | 0.323 | 3.23 | 66.49% | Lix Arena Lavada | 0.325 | 3.25 | 63.97% | 1 | 1 | 0.6649378 | 0.7033195 | 0.6991701 | 2.067427
Lix Arena Lavada | 0.286 | 2.86 | 70.33% | Lix Arena Lavada | 0.282 | 2.82 | 68.74% |  | 2 | 0.6396896 | 0.6873614 | 0.6452328 | 1.972284
Lix Arena Lavada | 0.29 | 2.9 | 69.92% | Lix Arena Lavada | 0.32 | 3.2 | 64.52% | 2 | 3 | 0 | 0 | 0 | 0
[9 empty] | 4 | 0.343254 | 0.4265873 | 0.4623016 | 1.232143
Experimento 2 | [7 empty] | 3 | 5 | 0.4114053 | 0.4775967 | 0.5336049 | 1.422607
Réplica 1 |  |  |  | Réplica 2 |  |  |  |  | 6 | 0.5045501 | 0.5096057 | 0.4954499 | 1.509606
Muestra | [F-] (mg/L) | F- Extraído, CF,Ar (mg/kg arena) | Efic. extracción (%) | Muestra | [F-] (mg/L) | F- Extraído, CF,Ar (mg/kg arena) | Efic. extracción (%) | 4 | 7 | 0.7384325 | 0.7677054 | 0.6562795 | 2.162417
Lix Arena Sin lavar | 0.989 |  |  | Lix Arena Sin lavar | 1.008 | 10.08 | 100% |  | 8 | 0.720491 | 0.7327668 | 0.7771483 | 2.230406
Lix Arena Lavada | 0.274 |  |  | Lix Arena Lavada | 0.662 | 6.62 | 34.33% | 5 | 9 | 0.5141753 | 0.5103093 | 0.4407216 | 1.465206
Lix Arena Lavada | 0.264 |  |  | Lix Arena Lavada | 0.578 | 5.78 | 42.66% |  | 10 | 0.5358852 | 0.5311005 | 0.5342903 | 1.601276
Lix Arena Lavada | 0.302 |  |  | Lix Arena Lavada | 0.542 | 5.42 | 46.23% | 6 | 11 | 0.6859606 | 0.6921182 | 0.6810345 | 2.059113
[9 empty] | 12 | 0.6646116 | 0.6633785 | 0.6720099 | 2
Experimento 3 | [7 empty] | 7 | 13 | 0.4305556 | 0.3356481 | 0.3078704 | 1.074074
Réplica 1 |  |  |  | Réplica 2 |  |  |  |  | 14 | 0.5400982 | 0.502455 | 0.5008183 | 1.543372
Muestra | [F-] (mg/L) | F- Extraído, CF,Ar (mg/kg arena) | Efic. extracción (%) | Muestra | [F-] (mg/L) | F- Extraído, CF,Ar (mg/kg arena) | Efic. extracción (%) | 8 | 15 | 0.641574 | 0.6407186 | 0.6236099 | 1.905902
Lix Arena Sin lavar | 0.982 | 9.82 | 100% | Lix Arena Sin lavar | 0.989 | 9.89 | 100% |  | 16 | 0.5649123 | 0.6061404 | 0.5859649 | 1.757018
Lix Arena Lavada | 0.578 | 5.78 | 41.14% | Lix Arena Lavada | 0.49 | 4.9 | 50.46% | 9 | 17 | 0.5429142 | 0.5588822 | 0.4690619 | 1.570858
Lix Arena Lavada | 0.513 | 5.13 | 47.76% | Lix Arena Lavada | 0.485 | 4.85 | 50.96% |  | 18 | 0 | 0 | 0 | 0
Lix Arena Lavada | 0.458 | 4.58 | 53.36% | Lix Arena Lavada | 0.499 | 4.99 | 49.54% |  | Σ | 9.143447 | 9.345694 | 9.084569 | 27.57371
Experimento 4
Réplica 1 |  |  |  | Réplica 2
Muestra | [F-] (mg/L) | F- Extraído, CF,Ar (mg/kg arena) | Efic. extracción (%) | Muestra | [F-] (mg/L) | F- Extraído, CF,Ar (mg/kg arena) | Efic. extracción (%)
Lix Arena Sin lavar | 1.059 | 10.59 | 100% | Lix Arena Sin lavar | 1.059 | 10.59 | 100%
Lix Arena Lavada | 0.277 | 2.77 | 73.84% | Lix Arena Lavada | 0.296 | 2.96 | 72.05%
Lix Arena Lavada | 0.246 | 2.46 | 76.77% | Lix Arena Lavada | 0.283 | 2.83 | 73.28%
Lix Arena Lavada | 0.364 | 3.64 | 65.63% | Lix Arena Lavada | 0.236 | 2.36 | 77.71%
Experimento 5
Réplica 1 |  |  |  | Réplica 2
Muestra | [F-] (mg/L) | F- Extraído, CF,Ar (mg/kg arena) | Efic. extracción (%) | Muestra | [F-] (mg/L) | F- Extraído, CF,Ar (mg/kg arena) | Efic. extracción (%)
Lix Arena Sin lavar | 0.776 | 7.76 | 100% | Lix Arena Sin lavar | 0.627 | 6.27 | 100%
Lix Arena Lavada | 0.377 | 3.77 | 51.42% | Lix Arena Lavada | 0.291 | 2.91 | 53.59%
Lix Arena Lavada | 0.38 | 3.8 | 51.03% | Lix Arena Lavada | 0.294 | 2.94 | 53.11%
Lix Arena Lavada | 0.434 | 4.34 | 44.07% | Lix Arena Lavada | 0.292 | 2.92 | 53.43%
Experimento 6
Réplica 1 |  |  |  | Réplica 2
Muestra | [F-] (mg/L) | F- Extraído, CF,Ar (mg/kg arena) | Efic. extracción (%) | Muestra | [F-] (mg/L) | F- Extraído, CF,Ar (mg/kg arena) | Efic. extracción (%)
Lix Arena Sin lavar | 0.812 | 8.12 | 100% | Lix Arena Sin lavar | 0.811 | 8.11 | 100%
Lix Arena Lavada | 0.255 | 2.55 | 68.6% | Lix Arena Lavada | 0.272 | 2.72 | 66.46%
Lix Arena Lavada | 0.25 | 2.5 | 69.21% | Lix Arena Lavada | 0.273 | 2.73 | 66.34%
Lix Arena Lavada | 0.259 | 2.59 | 68.1% | Lix Arena Lavada | 0.266 | 2.66 | 67.2%
Experimento 7
Réplica 1 |  |  |  | Réplica 2
Muestra | [F-] (mg/L) | F- Extraído, CF,Ar (mg/kg arena) | Efic. extracción (%) | Muestra | [F-] (mg/L) | F- Extraído, CF,Ar (mg/kg arena) | Efic. extracción (%)
Lix Arena Sin lavar | 0.432 | 4.32 | 100% | Lix Arena Sin lavar | 0.611 | 6.11 | 100%
Lix Arena Lavada | 0.246 | 2.46 | 43.06% | Lix Arena Lavada | 0.281 | 2.81 | 54.01%
Lix Arena Lavada | 0.287 | 2.87 | 33.56% | Lix Arena Lavada | 0.304 | 3.04 | 50.25%
Lix Arena Lavada | 0.299 | 2.99 | 30.79% | Lix Arena Lavada | 0.305 | 3.05 | 50.08%
Experimento 8
Réplica 1 |  |  |  | Réplica 2
Muestra | [F-] (mg/L) | F- Extraído, CF,Ar (mg/kg arena) | Efic. extracción (%) | Muestra | [F-] (mg/L) | F- Extraído, CF,Ar (mg/kg arena) | Efic. extracción (%)
Lix Arena Sin lavar | 1.169 | 11.69 | 100% | Lix Arena Sin lavar | 1.14 | 11.4 | 100%
Lix Arena Lavada | 0.419 | 4.19 | 64.16% | Lix Arena Lavada | 0.496 | 4.96 | 56.49%
Lix Arena Lavada | 0.42 | 4.2 | 64.07% | Lix Arena Lavada | 0.449 | 4.49 | 60.61%
Lix Arena Lavada | 0.44 | 4.4 | 62.36% | Lix Arena Lavada | 0.472 | 4.72 | 58.6%
Experimento 9
Réplica 1 |  |  |  | Réplica 2
Muestra | [F-] (mg/L) | F- Extraído, CF,Ar (mg/kg arena) | Efic. extracción (%) | Muestra | [F-] (mg/L) | F- Extraído, CF,Ar (mg/kg arena) | Efic. extracción (%)
Lix Arena Sin lavar | 0.501 | 5.01 | 100% | Lix Arena Sin lavar
Lix Arena Lavada | 0.229 | 2.29 | 54.29% | Lix Arena Lavada
Lix Arena Lavada | 0.221 | 2.21 | 55.89% | Lix Arena Lavada
Lix Arena Lavada | 0.266 | 2.66 | 46.91% | Lix Arena Lavada

## Estudio ANOVA
DATOS
| Nº Exp | AL | NaNO3 | pH | VF | RESPUESTA | [12 empty] | S/N MAYOR-MEJOR
[6 empty] | Yi1 | Yi2 | Yi3 | Yi4 | Yi5 | Yi6 | Promedio | Yi12 | Yi22 | Yi32 | Yi42 | Yi52 | Yi62 | S/N | (S/N)^2
| 1 | 1 | 1 | 1 | 1 | 0.6649378 | 0.7033195 | 0.6991701 | 0.6396896 | 0.6873614 | 0.6452328 | 0.6732852 | 0.4421422 | 0.4946583 | 0.4888389 | 0.4092028 | 0.4724657 | 0.4163254 | -3.454154 | 11.93118
| 2 | 1 | 2 | 2 | 2 |  |  |  | 0.343254 | 0.4265873 | 0.4623016 | 0.4107143 |  |  |  | 0.1178233 | 0.1819767 | 0.2137228 | -7.938242 | 63.01569
| 3 | 1 | 3 | 3 | 3 | 0.4114053 | 0.4775967 | 0.5336049 | 0.5045501 | 0.5096057 | 0.4954499 | 0.4887021 | 0.1692543 | 0.2280986 | 0.2847342 | 0.2545708 | 0.2596979 | 0.2454707 | -6.310546 | 39.82299
| 4 | 2 | 1 | 2 | 3 | 0.7384325 | 0.7677054 | 0.6562795 | 0.720491 | 0.7327668 | 0.7771483 | 0.7321372 | 0.5452825 | 0.5893716 | 0.4307028 | 0.5191073 | 0.5369471 | 0.6039594 | -2.74809 | 7.552
| 5 | 2 | 2 | 3 | 1 | 0.5141753 | 0.5103093 | 0.4407216 | 0.5358852 | 0.5311005 | 0.5342903 | 0.5110804 | 0.2643762 | 0.2604156 | 0.1942356 | 0.2871729 | 0.2820677 | 0.2854661 | -5.892309 | 34.7193
| 6 | 2 | 3 | 1 | 2 | 0.6859606 | 0.6921182 | 0.6810345 | 0.6646116 | 0.6633785 | 0.6720099 | 0.6765189 | 0.4705419 | 0.4790276 | 0.463808 | 0.4417086 | 0.4400711 | 0.4515973 | -3.397659 | 11.54408
| 7 | 3 | 1 | 3 | 2 | 0.4305556 | 0.3356481 | 0.3078704 | 0.5400982 | 0.502455 | 0.5008183 | 0.4362409 | 0.1853781 | 0.1126597 | 0.09478416 | 0.2917061 | 0.252461 | 0.250819 | -7.805215 | 60.92138
| 8 | 3 | 2 | 1 | 3 | 0.641574 | 0.6407186 | 0.6236099 | 0.5649123 | 0.6061404 | 0.5859649 | 0.6104867 | 0.4116172 | 0.4105203 | 0.3888893 | 0.3191259 | 0.3674061 | 0.3433549 | -4.314866 | 18.61807
| 9 | 3 | 3 | 2 | 1 | 0.5429142 | 0.5588822 | 0.4690619 |  |  |  | 0.5236194 | 0.2947558 | 0.3123494 | 0.220019 |  |  |  | -5.697344 | 32.45973
[10 empty] | T | 27.57371 | [6 empty] | T | -47.55843
| L9 (34) | 9 | f AL | 2 | [5 empty] | CF | 15.83978 | [6 empty] | CF | 251.3115
| n=r·9=6*9= | 48 | f NaNO3 | 2 | [5 empty] | <T> | 0.5744523
| fT | 47 | f pH | 2
| f error | 39 | f VF | 2
ANOVA FACTORES + S/N
1- ANOVA DE LOS FACTORES al 95%
| L9 (34) | 9 | f AL | 2
| n=r·9=6*9= | 48 | f NaNO3 | 2
| fT | 47 | f pH | 2
| f error | 39 | f VF | 2
Análisis estadístico. F de Fisher 3,23. fe=45; fFactores=2. 95%
| FACTOR AL |  |  | FACTOR NANO3 |  |  | FACTOR pH |  |  | FACTOR VF |  |  | error
| SS AL | 0.1275578 |  | SS NaNO3 | 0.05681418 |  | SSpH | 0.2850167 |  | SS VF | 0.05698221 |  | SS e | 0.1145366
| V AL | 0.0637789 |  | V NaNO3 | 0.02840709 |  | VpH | 0.1425084 |  | V VF | 0.0284911 |  | V e | 0.002936835
| F AL | 21.71688 |  | F NaNO3 | 9.672687 |  | FpH | 48.52447 |  | F VF | 9.701295
| S'AL | 0.1216841 |  | S'NaNO3 | 0.05094051 |  | S'pH | 0.2791431 |  | S'VF | 0.05110854 |  | S' e | 0.1380313
| ST | 0.6409075
| P(%) AL | 18.98622 |  | P(%) NaNO3 | 7.948184 |  | P(%) pH | 43.55434 |  | P(%) VF | 7.974402 |  | P(%) e | 21.53684
| ANOVA DE LOS FACTORES al 95% | [13 empty] | AL_1 | 0.5242339 | AL 1 |  | AL 1 |  | AL 1
| FACTOR | f | SS | V | F | S' | (%) | [7 empty] | AL_2 | 0.6399122 | AL 2 |  | AL 2 |  | AL 2
[15 empty] | AL_3 | 0.523449 | AL 3 |  | AL 3 |  | AL 3
| AL | 2 | 0.1275578 | 0.0637789 | 21.71688 | 0.1216841 | 18.98622 | [7 empty] | NaNO3_1 |  | NANO31 | 0.6138878 | NANO31 |  | NANO31
| NaNO3 | 2 | 0.05681418 | 0.02840709 | 9.672687 | 0.05094051 | 7.948184 | [7 empty] | NaNO3_2 |  | NANO32 | 0.5107604 | NANO32 |  | NANO32
| pH | 2 | 0.2850167 | 0.1425084 | 48.52447 | 0.2791431 | 43.55434 | [7 empty] | NaNO3_3 |  | NANO33 | 0.5629468 | NANO33 |  | NANO33
| VF | 2 | 0.05698221 | 0.0284911 | 9.701295 | 0.05110854 | 7.974402 | [7 empty] | pH_1 |  | PH1 |  | PH1 | 0.6534303 | PH1
[15 empty] | pH_2 |  | PH2 |  | PH2 | 0.5554903 | PH2
| error | 39 | 0.1145366 | 0.002936835 |  | 0.1380313 | 21.53684 | [7 empty] | pH_3 |  | PH3 |  | PH3 | 0.4786745 | PH3
[15 empty] | VF_1 | [5 empty] | Q1 | 0.5693283
| Valores promedio | [13 empty] | VF_2 | [5 empty] | Q2 | 0.5078247
| AL_1 | 0.5242339 | NaNO3_1 | 0.6138878 | pH_1 | 0.6534303 | VF_1 | 0.5693283 | [6 empty] | VF_3 | [5 empty] | Q3 | 0.610442
| AL_2 | 0.6399122 | NaNO3_2 | 0.5107604 | pH_2 | 0.5554903 | VF_2 | 0.5078247
| AL_3 | 0.523449 | NaNO3_3 | 0.5629468 | pH_3 | 0.4786745 | VF_3 | 0.610442
RESULTADO DEL ANALISIS AL 95% DE LA LIXIVIACIÓN
| Experimento |  |  | Valor Óptimo
| 2113 |  |  | 0.7943154
ANOVA DE LA S/N al 90%
| Nº Exp | AL | NaNO3 | pH | VF | S/N MAYOR-MEJOR |  |  | n | 9 | f AL | 2
[6 empty] | S/N | (S/N)^2 |  | r | 9 | f nano3 | 0
| 1 | 1 | 1 | 1 | 1 | -3.454154 | 11.93118 |  | FT | 8 | f ph | 2
| 2 | 1 | 2 | 2 | 2 | -7.938242 | 63.01569 |  | f error | 2 | f VF | 2
| 3 | 1 | 3 | 3 | 3 | -6.310546 | 39.82299
| 4 | 2 | 1 | 2 | 3 | -2.74809 | 7.552
| 5 | 2 | 2 | 3 | 1 | -5.892309 | 34.7193
| 6 | 2 | 3 | 1 | 2 | -3.397659 | 11.54408
| 7 | 3 | 1 | 3 | 2 | -7.805215 | 60.92138
| 8 | 3 | 2 | 1 | 3 | -4.314866 | 18.61807
| 9 | 3 | 3 | 2 | 1 | -5.697344 | 32.45973
[5 empty] | T | -47.55843 | <T> | -5.284269
[5 empty] | CF | 251.3115
1º INTENTO. Pooled NANO3. fe=2 y fFactores=2. F de Fisher = 9,00
| FACTOR AL |  |  | FACTOR NaNO3 |  |  | FACTOR pH |  |  | FACTOR VF |  |  | error
| SS AL | 7.278346 |  | SS NaNO3 | 2.953803 |  | SSpH | 13.16928 |  | SS VF | 5.871468 |  | SS e pooled | 2.953803
| V AL | 3.639173 |  | V NaNO3 |  |  | VpH | 6.584638 |  | V VF | 2.935734 |  | V e | 1.476901
| F AL | 2.46406 |  | F NaNO3 |  |  | FpH | 4.458414 |  | F VF | 1.987766
| S'AL | 4.324543 |  | S'NaNO3 |  |  | S'pH | 10.21547 |  | S'VF | 2.917665 |  | S' e | 11.81521
| ST | 29.27289
| P(%) AL | 24.86378 |  | P(%) NaNO3 |  |  | P(%) pH | 44.98796 |  | P(%) VF | 20.0577 |  | P(%) e | 10.09057
2º INTENTO. Pooled AL y NaNO3. fe=4 y fFactores=2. F de Fisher = 4,32
| FACTOR AL | [5 empty] | FACTOR pH |  |  | FACTOR VF |  |  | error
| SS AL | [5 empty] | SSpH | 13.16928 |  | SS VF | 5.871468 |  | SS e pooled | 10.23215
| V AL | [5 empty] | VpH | 6.584638 |  | V VF | 2.935734 |  | V e | 2.558037
| F AL | [5 empty] | FpH | 2.574098 |  | F VF | 1.147651
| S'AL | [5 empty] | S'pH | 8.053201 |  | S'VF | 0.7553932 |  | S' e | 20.4643
| ST | 29.27289
| P(%) AL | [5 empty] | P(%) pH | 44.98796 |  | P(%) VF | 20.0577 |  | P(%) e | 34.95435
3º INTENTO. Pooled VF, AL y NaNO3. fe=6 y fAL=2. F de Fisher = 3,46
[7 empty] | FACTOR pH | [5 empty] | error
[7 empty] | SSpH | 13.16928 |  |  |  |  | SS e pooled | 16.10362
[7 empty] | VpH | 6.584638 |  |  |  |  | V e | 2.683936
[7 empty] | FpH | 2.453351
[7 empty] | S'pH | 7.801403 |  |  |  |  | S' e | 21.47149
| ST | 29.27289
[7 empty] | P(%) pH | 0.2665061 |  |  |  |  | P(%) e | 0.7334939
ANOVA DE LA RELACION S/N al 90%
| FACTOR | f | SS | V | F | S' | P(%)
AL
NaNO3
pH
VF
error
RESULTADOS DE LA RELACION S/N al 90%
| EXPERIMENTO |  |  | ÓPTIMO