## Hoja1
Planchas de polipropileno (Translucidas): MEDICIÓN DE ESPESORES
Xi | x̄ | Xi-x̄ | (Xi-x̄)^2 | Sumatorio(Xi-x̄^2)/n-1 | s | resultado de medida
[7 empty] | espesores | intervalos | Número de veces que se repiten los valores por intervalo
PLANCHA Nº1 | [6 empty] | 4 | 3.8 | 0
4.4 |  | 0.06 | 0.0036 |  |  |  | 4 | 3.85 | 0
4.3 |  | -0.04 | 0.0016 |  |  |  | 4 | 3.9 | 0
4.4 |  | 0.06 | 0.0036 |  |  |  | 4.05 | 3.95 | 0
4.3 |  | -0.04 | 0.0016 |  |  |  | 4.05 | 4 | 3
4.3 |  | -0.04 | 0.0016 |  |  |  | 4.3 | 4.05 | 2
| 4.34 |  | 0.012 | 0.003 | 0.05477226 | 4,34±0,055 | 4.3 | 4.1 | 0
[7 empty] | 4.3 | 4.15 | 0
PLANCHA Nº2 | [6 empty] | 4.4 | 4.2 | 0
4.64 |  | -0.038 | 0.001444 |  |  |  | 4.4 | 4.25 | 0
4.75 |  | 0.072 | 0.005184 |  |  |  | 4.64 | 4.3 | 3
4.7 |  | 0.022 | 0.000484 |  |  |  | 4.65 | 4.35 | 0
4.65 |  | -0.028 | 0.000784 |  |  |  | 4.65 | 4.4 | 2
4.65 |  | -0.028 | 0.000784 |  |  |  | 4.65 | 4.45 | 0
| 4.678 |  | 0.00868 | 0.00217 | 0.04658326 | 4,678±0,047 | 4.65 | 4.5 | 0
[7 empty] | 4.65 | 4.55 | 0
PLANCHA Nº3 | [6 empty] | 4.65 | 4.6 | 1
4.7 |  | 0.03 | 0.0009 |  |  |  | 4.65 | 4.65 | 9
4.65 |  | -0.02 | 0.0004 |  |  |  | 4.65 | 4.7 | 4
4.65 |  | -0.02 | 0.0004 |  |  |  | 4.65 | 4.75 | 1
4.65 |  | -0.02 | 0.0004 |  |  |  | 4.7 | 4.8 | 0
4.7 |  | 0.03 | 0.0009 |  |  |  | 4.7 | 4.85 | 0
| 4.67 |  | 0.003 | 0.00075 | 0.02738613 | 4,67±0,027 | 4.7 | 4.9 | 0
[7 empty] | 4.7 | 4.95 | 0
PLANCHA Nº4 | [6 empty] | 4.75 | 5 | 7
5 |  | -0.01 | 0.0001 |  |  |  | 5 | 5.05 | 3
5 |  | -0.01 | 0.0001 |  |  |  | 5 | 5.1 | 0
5 |  | -0.01 | 0.0001 |  |  |  | 5 | 5.15 | 0
5.05 |  | 0.04 | 0.0016 |  |  |  | 5 | 5.2 | 0
5 |  | -0.01 | 0.0001 |  |  |  | 5 | 5.25 | 0
| 5.01 |  | 0.002 | 0.0005 | 0.02236068 | 5,01±0,022 | 5 | 5.3 | 0
[7 empty] | 5 | 5.35 | 0
PLANCHA Nº5 | [6 empty] | 5.05 | 5.4 | 0
4.65 |  | -0.01 | 0.0001 |  |  |  | 5.05 | 5.45 | 0
4.65 |  | -0.01 | 0.0001 |  |  |  | 5.05 | 5.5 | 0
4.7 |  | 0.04 | 0.0016
4.65 |  | -0.01 | 0.0001
4.65 |  | -0.01 | 0.0001
| 4.66 |  | 0.002 | 0.0005 | 0.02236068 | 4,66±0,022 |  | Media (X) | 4.628286
[8 empty] | Desviación estandar (S) | 0.335239
PLANCHA Nº6
4 |  | -0.02 | 0.0004
4.05 |  | 0.03 | 0.0009
4 |  | -0.02 | 0.0004
4 |  | -0.02 | 0.0004
4.05 |  | 0.03 | 0.0009
| 4.02 |  | 0.003 | 0.00075 | 0.02738613 | 4,02±0,027
PLANCHA Nº7
5.05 |  | 0.03 | 0.0009
5 |  | -0.02 | 0.0004
5 |  | -0.02 | 0.0004
5.05 |  | 0.03 | 0.0009
5 |  | -0.02 | 0.0004
| 5.02 |  | 0.003 | 0.00075 | 0.02738613 | 5,02±0,027
Los datos no son concluyentes de ninguna distribución, aunque pertenezcan al mismo material, hay distintas variables que influyen en el espesor final, como: Temperatura, humedad, tiempo, cantidad, tipo y calidad de plástico, etc. Si fueran siempre los mismos parámetros podríamos ver como los datos siguen una distribución uniforme. En este caso no tiene sentido que esta gráfica lo sea, ya que no se están controlando las variables del proceso, habría que decidir qué tipo de variables aseguran la calidad y un proceso repetitivo, con el objetivo de obtener una distribución estadística sea uniforme.
Lo que veo en esta gráfica son 4 distribuciones diferentes, diferenciadas por las variables del proceso, la que está en torno a 4,6 es la moda de tipos de distribuciones, debemos optar por un proceso que solo genere un tipo de plancha entre los 4 que vemos.